## Лист1
Ассортимент лент из пенорезины
Состав | Артикул | Поры: открытые или закрытые | Цвет | Плотность, кг/м3 | Водопоглощение, % | Рабочие температуры | Предельное удлинение | Сопротивление раздиру кг/см (kN/м) | Прочность при сжатии 50% кг/см3 (kPa) | Прочность при сжатии 25% кг/см3 (kPa) | Усадка при сжатии 50% | Усадка при сжатии 25% | Твердость по Шору 00 | Огнестойкость | Вулканизирующая группа* | Нормы, стандарты
Примесь ЕПДМ | POR.300/100 | закрытые | черный, белый, серый, красный | 100+/-10 | 0.12% | от -30°С до +75°С | >300% | 5 (0,5) | 1,20 (120) | 0,50 (50) | / | 30% | 50+/-5 | FMVSS 302** | пероксид
| POR.300/60 | закрытые | черный, белый, серый | 60+/-10 | <5% | от -30°С до +75°С | >280% | 2,5 (0,25) | 0,80 (80) | 0,35 (35) | / | 30% | 40+/-6 | FMVSS 302** | пероксид
ЕПДМ | POR.304/см | закрытые | черный | 120+/-20 | 0.13% | от -40°С до +95°С (+130°С) | >150% | 2,8 (0,28) | 0,70 (70) | 0,35 (35) | 25% | 40% | 50+/-5 | FMVSS 302** | пероксид | VW50180/FIAT-CC110 /SPA150/H/WSKD2419-A
| POR.304/см-5 | закрытые | черный | 75+/-20 | <5% | от -40°С до +95°С (+130°С) | >150% | 2,0 (0,20) | / | 0,20 (20) | 24% | 40% | 35+/-5 | FMVSS 302** | пероксид
| POR.304/см-ВI | закрытые | белый | 120+/-20 | <5% | от -40°С до +95°С | >150% | 2,8 (0,28) | 0,70 (70) | 0,35 (35) | 25% | / | 50+/-5 | / | пероксид
| POR.304/см-GR | закрытые | серый | 120+/-20 | <5% | от -40°С до +95°С | >150% | 2,8 (0,28) | 0,70 (70) | 0,35 (35) | 25% | / | 50+/-5 | / | пероксид
| POR.304/см-KPA-45 | закрытые | черный | 120+/-20 | <5% | от -40°С до +95°С (+130°С) | >150% | 2,8(0,28) | 1,0 (100) | 0,45 (45) | / | / | 50+/-5 | FMVSS 302** | пероксид
| POR.304/см-HD | закрытые | черный | 160+/-20 | <5% | от -40°С до +95°С (+130°С) | >200% | 3,5 (0,35) | 0,9 (90) | 0,45 (45) | 21% | / | 60+/-5 | FMVSS 302 **UL94-HBF*** | пероксид | FIAT-CC110/SPAF150/H
| POR.304/см-HD 200 | закрытые | черный | 200+/-20 | <5% | от -40°С до +95°С (+130°С) | >250% | 4 (0,40) | 1,2 (120) | 0,55 (55) | 18% | 20% | 65+/-5 | FMVSS 302** UL94-HBF*** | пероксид
| POR.304/B | закрытые | черный | 130+/-20 | <2% | от -40°С до +120°С (+150°С) | >120% | 4,5 (0,45) | 0,82 (82) | 0,42 (42) | / | / | 55+/-5 | UL 94-HBF*** | сера | FIAT-CC110/SPA150/H
| POR.304/B-S | закрытые | черный | 100+/-20 | <4,5% | от -40°С до +100°С | >60% | 4,5 (0,45) | / | 0,44 (44) | / | / | 30+/-5 | FMVSS 302** | сера | FIAT-CC50/SPAF100/H
| POR.304/B-BI | закрытые | белый | 130+/-20 | <5% | от -20°С до +100°С | >120% | 4,7 (0,47) | / | 0,45 (45) | / | / | 50+/-5 | / | сера | F.D.A.
| POR.304/B-GR | закрытые | серый | 130+/-20 | <5% | от -20°С до +100°С | >120% | 4,7 (0,47) | / | 0,45 (45) | / | / | 50+/-5 | / | сера
| POR.304/B-HD | закрытые | черный | 170+/-15 | <5% | от -20°С до +100°С | >170% | 2,7 (0,27) | / | 0,42 (42) | / | / | 50+/-5 | FMVSS 302** | сера
| POR.304/B-OPC | закрытые | черный | 80+/-20 | / | от -40°С до +100°С | >100% | / | 0,38 (38) | 0,023 (23) | / | / | 10+/-3 | FMVSS 302** | сера | WSB-M3G212-A
| POR.304/B-5MC | закрытые | черный | 100+/-20 | / | от -40°С до +120°С | >200% | 2,7 (0,27) | / | 0,043 (4,3) | / | / | 30+/-5 | FMVSS 302** | сера
| POR.304/F7142 | закрытые | черный | 175+/-25 | <5% | от -50°С до +950°С | >150% | 5 (0,50) | 1,30 (130) | 0,42 (42) | 8% | / | 40+/-10 | FMVSS 302** | сера
Хлоропрен-Неопрен / бутадиен-нитрильный каучук | POR.303/B/CM | закрытые | черный | 150+/-20 | <5% | от -40°С до +85°С | >250% | 3,2 (0,32) | / | 0,435 (43,5) | 18% | / | 45+/-5 | UL94-HBF*** | сера
| POR.303/B/ | закрытые | черный | 150+/-25 | <5% | от -40°С до +100°С | >250% | 4,3 (0,43) | / | 0,40 (40) | 25% | / | 50+/-5 | UL 50/ UL48 / UL94-HF1**** / UL94-V0 | пероксид | UNI CEI II 703 / NF 16-101:88/ ISO II925
| POR.303/B/B-GR | закрытые | серый | 150+/-25 | <5% | от -40°С до +100°С | >250% | 4,3 (0,43) | / | 0,40 (40) | 20% | / | 50+/-5 | UL94-HF1**** | пероксид
| POR.303/B-RS | закрытые | красный | 150+/-25 | <5% | от -40°С до +100°С | >250% | 4,3 (0,43) | / | 0,40 (40) | 20% | / | 50+/-5 | UL94-HF1**** | пероксид | VW-TL52065
| POR.303/B HD200 | закрытые | черный | 200+/-15 | <2% | от -20°С до +100°С | >250% | 5,4 (0,54) | / | 0,61 (61) | / | / | 55+/-5 | UL94-HF1**** | пероксид
| POR.303/B HD250 | закрытые | черный | 250+/-15 | <2% | от -20°С до +100°С | >250% | 4,9 (0,49) | / | 0,74 (74) | / | / | 60+/-5 | FMVSS 302** | пероксид
| POR.303/B-S | закрытые | черный | 110+/-25 | <2% | от -40°С до +100°С | >180% | 8,2 (0,82) | / | 0,25 (25) | / | / | 40+/-5 | UL94-HF1**** / SE & HBF | пероксид
Хлоропрен Неопрен | POR.445/CDN | закрытые | черный | 280+/-20 | <5% | от -40°С до +85°С | >120% | 10 (1) | / | 0,75 (75) | / | 0,75 (75) | 55+/-5 | FMVSS 302** | сера
Бутадиен-нитрильный каучук/ ПВХ | POR.302/T | закрытые | черный | 200+/-25 | >5% | от -40°С до +100°С | >220% | 4,2 (0,42) | / | 0,65 (65) | 15% | / | 55+/-5 | UL 94-HF1**** | пероксид
| POR.302/T-E | закрытые | черный | 150+/-30 | >5% | от -20°С до +100°С | >180% | 3,8 (0,38) | / | / | 0,95 (95) | 0,51 (51) | 50+/-5 | UL 94-HBF*** | пероксид
| 251 GR | закрытые | бежевый, белый | 170+/-20 | >2% | от -20°С до +90°С | >220% | 3,2 (0,32) | / | 0,67 (67) | / | / | 60+/-5 | / | пероксид
| 252 BG | закрытые | серый | 250+/-20 | >2% | от -20°С до +90°С | >190% | 3,8 (0,38) | / | 1,7 (170) | / | / | 65+/-5 | / | пероксид
| POR.251/NE HD | закрытые | черный | 300+/-10 | >1,5% | от -20°С до +90°С | >260% | 5,2 (520) | / | 1,1 (110) | / | / | 80+/-5 | / | пероксид
Натур. Каучук - стирол - бутадиен- каучук | POR.446/NDN | закрытые | черный | 230+/-20 | <5% | от -40°С до +70°С | >200% | 12,5 (1,25) | 1,55 (155) | 0,65 (65) | / | / | 55+/-5 | / | сера
| POR.301/B HD300 | закрытые | серый | 300 | <2% | от -50°С до +80°С | >450% | 5,7 (0,57) | / | 0,80 (80) | 15% | / | 65+/-5 | / | пероксид
| POR.301/B | закрытые | черный | 120+/-20 | <5% | от -50°С до +80°С | >300% | 6,2 (0,62) | / | 0,55 (55) | 20% | / | 55+/-5 | / | пероксид
Натур. каучук | GU250 0,70 | открытые | зеленые | 700+/-70 | >3,5% | от -20°С до +70°С | >500% | / | / | 2,6 (260) | 40% | / | 70+/-7 | / | /
| GE15-20-25-30 | открытые | оранжевый | 150300 | ≤50% | от -40°С до +80°С | 200 350% | / | / | / | / | / | / | / | / | F.D.A.
Полиэтилен (ПЭ) Этиленвинилацетат (ЭВА) | PE30 (Полиэтилен) | закрытые | белый, серый | 30+/-10 | <5% | от -30°С до +70°С | >200% | 1,2 (0,12) | / | 0,30 (30) | / | 15% | 50+/-5 | / | / | F.D.A.
| EVA30 (ЭВА+ПЭ) | закрытые | белый, серый | 30+/-10 | <5% | от -30°С до +70°С | >250% | 1,2 (0,12) | / | 0,25 (25) | / | 25% | 40+/-5 | / | / | F.D.A.
| EVA100 (ЭВА+ПЭ) | закрытые | ассортимент | 90+/-10 | <3% | от -10°С до +70°С | >130% | 3,3 (0,33) | / | 0,90 (90) | / | 10% | 75+/-5 | / | / | F.D.A.
| EVA200 (ЭВА+ПЭ) | закрытые | ассортимент | 180+/-20 | <4,5% | от -10°С до +70°С | >150% | 8,3 (0,83) | / | 1,40 (1400) | / | 2% | 85+/-5 | / | / | F.D.A.
| PLZ45 полиэтилен | закрытые | черный, белый и др. | 45+/-5 | <1% | от -70°С до +110°С | >150% | 0,64 (6,4) | / | 0,50 (50) | / | / | 62+/-5 | / | / | EN71*******
| EVA50/5 (ЭВА+нат.каучук) | закрытые | черный | 50+/-10 | <5% | от -30°С до +70°С | >200% | 3,5 (0,35) | / | 0,30 (30) | / | 18% | 45+/-5 | / | / | F.D.A.
| XM 2001 (ЭВА+ПЭ) | закрытые | серый | 55+/-10 | <5% | от -30°С до +70°С | >150% | 2,4 (0,24) | / | 0,70 (70) | / | 16% | 60+/-5 | FMVSS 302** (SE) - HBF (UL94)*** | /
Вспененный силикон | SIL.411 | закрытые | белый, красный | 300+/-40 | <5% | от -70°С до +200°С | >150% | 3,5 (0,35) | / | / | / | / | 50+/-5 | FMVSS 302** (SE) - HBF (UL94)*** | /
| SIL.412/BT 130 F.D.A. | закрытые | белый | 200+/-20 | 12% | от -70°С до +200°С | >79% (толщ.6мм) | 4 (0,40) | / | / | 43% | / | 40+/-5 | UL 94-VO****** UL 94-HBF*** | /
| SIL.414/0 PUR+SILICONE | закрытые | коричневый | 130+/-10 | / | от -20°С до +150°С | >200% | / | / | 0,08 (8) | / | / | / |  | /
Полиуретан | VUL.401 VULKOLLAN | закрытые | коричневый | от 350 до 650 | / | от -30°С до +80°С | >405% плотность 400кг/м3 | / | 0,82 (820) плотность 400кг/м3 | / | / | / | 80+/-5 плотность 400кг/м3 | UL 94-HF2**** | /
| EUROFLEX Art.110 полиуретан эстер | открытые | серый | 25/30 | / | от -30°С до +100°С | >170% | / | / | / | 20% | / | / | UL 94-HF1**** / FMVSS 302** | /
ПВХ пена | VIN.230/120 | открытые | черный, белый | 120+/-20 | / | от -20°С до +80°С | / | / | / | / | / | / | / | FMVSS 302** | /
*ПЕРОКСИДНАЯ вулканизация улучшает качество соединения и гарантирует прочность в широком диапазоне температур и для ячеистой структуры пены. Кроме того, обработка пероксидами не приводит к истиранию электрических деталей, меди и серебра, как это делает сера.
**FMVSS 302 Американская методика испытаний на огнестойкость материалов внутренней отделки
*** UL 94 HBF Тест на огнестойкость - Горизонтальное Горение Вспененных Материалов скорость горения не превышает 40 мм/мин (Независимый испытательный и сертификационный центр Underwriters Laboratories Inc. в США)
****UL 94-HF1: время до прекращения горения после удаления источника пламени ≤ 2 c, время послесвечения образца ≤ 30 c; не допускается образование горящих капель;
*****UL 94-HF2 UL94 HF-2: время до прекращения горения после удаления источника пламени ≤ 3 c, время послесвечения образца ≤ 30 c; допускается образование горящих капель;
******UL94 V-0: самогашение в течение менее 10 секунд после удаления пламени; не допускается образование горящих капель
*******F.D.A. Управление в США занимается контролем качества пищевых продуктов, лекарственных препаратов, косметических средств, табачных изделий и некоторых других категорий товаров, а также осуществляет контроль за соблюдением законодательства и стандартов в этой области
*******EN 71 Европейский стандарт устанавливает требования безопасности для игрушек